## 技术参数服务要求
1.布料（含窗帘、） | 1.布料成份：100%涤纶；幅宽：2800mm；克重：≧1200g/㎡；颜色：多色选配。 采用高级环保面料，无毒、无异味、隔热、手感柔软形状记忆工艺，水洗后仍能保持原有的美观形态，具有防紫外线功能。 2.遮光率：≧95%。 3.防火性能:布料:符合GB 8624-2012《建筑材料及制品燃烧性能分级》 B1级标准； 4.甲醛含量：低于GB 18401-2010《国家纺织产品基本安全技术规范》（C类）限定值。符合GB/T 2912.1-2009(水萃取法) 检验标准 5.PH值：符合GB 18401-2010《国家纺织产品基本安全技术规范》（C类） 检验标准。 6.可分解致癌芳香胺染料：符合GB 18401-2010 《国家纺织产品基本安全技术规范》（C类） 检验标准。 7.耐洗色牢度符合GB/T 19817-2005《纺织品装饰用织物》标准 8.断裂强力符合GB/T 19817-2005《纺织品 装饰用织物》标准 9.水洗尺寸变化率即缩水率：符合GB/T19817-2005《纺织品 装饰用织物》标准。 （【在响应文件中提供由第三方检测（验）机构出具的带有CMA或CNAS 标志且检测（验）结果为合格（或符合）的检测（验）报告复印件加盖投标人公章】）。
2.布带 | 1.采用80g无仿布芯带，质地均匀，可反复清洗，结构紧密，包边处理，不易泄边，每米承重不得少于20kg，具有防紫外线功能。 2.防火性能:布料:符合GB 8624-2012《建筑材料及制品燃烧性能分级》 B1级标准；甲醛含量:低于GB 18401-2010《国家纺织产品基本安全技术规范》(C类)检验标准。PH值:符合GB 18401-2010《国家纺织产品基本安全技术规范》；可分解致癌芳香胺染料:符合GB 18401-2010《国家纺织产品基本安全技术规范》；耐洗色牢度符合GB/T 19817-2005《纺织品装饰用织物》标准；断裂强力符合GB/T 19817-2005《纺织品装饰用织物》标准；水洗尺寸变化率即缩水率:符合GB/T19817-20 05《纺织品装饰用织物》标准。
3.A叉 | 高强度金属四指钩，承重能力强，不易变形，不生锈，不老化，防霉变。承重力20kg±5%。
4.轨道 （卧室） | 采用铝合金中弯轨道，壁厚≥1mm，并做加硬处理，增加了硬度和承重能力，承重量300g以上/m，表面经电泳处理，无刮痕等，封口为铁质镀锌铸件，能连续使用10年以上，走珠采用独特中厚型轴承轮，材质为不锈钢芯和无缝拉环外加强化PVC材质包裹成型，应用高科技纳米材料，静音、无尘、耐磨，可实现在2米轨道内拉行二十万次。 ▲符合GB/T 6892-2015《一般工业用铝及铝合金挤压型材》标准的要求
5.罗马杆（厅） | 采用国标铝合金管，壁厚：≧0.55mm，规格：管径26mm；配套铝合金单杆支架，单支架承重5kg，结实耐用。内外壁光整颜色均匀，能连续使用10年以上。
6.安装码 | 安装码由铁质镀锌冲压件、塑料卡码件组合而成，产品硬度高，结实耐用，不易变形，带自锁功能，方便拆卸轨道。
7.环保要求 | 所有材料均不含苯、铅等有害成份，达到国家防尘、防紫外线等各项环保要求。
8.其他要求 | 1. 面料在标准及湿热环境下不变形，在潮湿的天气下不起霉、无异味。抗紫外线、抗静电、防尘。 2. 保证面料在正常洗洁液加水清洗的范围内清洗，不缩水、不变形、不掉色、不抽丝。 3. 帘布宽度与窗户宽度的比值为2：1。 4. 配件按实际需要配套提供，最终结算只计算布帘数量。 5. 成交供应商在生产前，需提供生产深化方案（颜色、图案等）给采购人确认后方可生产，供应商无法提供或检测指标不达标，该报价无效并将承担失信违约责任。